## Лист1
433511, РФ, Ульяновская обл., г. Димитровград, ул. Куйбышева, 226Д
Тел. (84235) 4-55-55
E-mail : Sbyt@dimplast.ru
www.DimPlast.ru
Трубы для газопроводов из полиэтилена ПЭ 100 (ГОСТ Р 50838-95)
ПРАЙС ЛИСТ от 22.09.22г.
Цены указаны в рублях с НДС
ФОТО | Наружный диаметр трубы | SDR 21 (до 0,6 МПа) |  |  | SDR 17,6 (до 0,6 МПа)
|  | Толщ.стенки (мм) | Масса 1 п/м,кг | Цена за 1 п/м, руб | Толщ.стенки (мм) | Масса 1 п/м,кг | Цена за 1 п/м, руб
| 40 | 2 | 0.244 | 42.7 | 2.3 | 0.28 | 49
| 50 | 2.4 | 0.369 | 64.575 | 2.9 | 0.44 | 77
| 63 | 3 | 0.573 | 100.275 | 3.6 | 0.68 | 119
| 75 | 3.6 | 0.821 | 143.675 | 4.3 | 0.97 | 169.75
| 90 | 4.3 | 1.18 | 206.5 | 5.2 | 1.4 | 245
| 110 | 5.3 | 1.77 | 309.75 | 6.3 | 2.07 | 362.25
| Наружный диаметр трубы | SDR 17 (до 0,6 МПа) |  |  | SDR 13,6 (до 0,6 МПа)
|  | Толщ.стенки (мм) | Масса 1 п/м,кг | Цена за 1 п/м, руб | Толщ.стенки (мм) | Масса 1 п/м,кг | Цена за 1 п/м, руб
| 32 |  |  |  | 2.4 | 0.23 | 40.25
| 40 | 2.4 | 0.29 | 50.75 | 3 | 0.35 | 61.25
| 50 | 3 | 0.45 | 78.75 | 3.7 | 0.55 | 96.25
| 63 | 3.8 | 0.72 | 126 | 4.7 | 0.87 | 152.25
| 75 | 4.5 | 1.01 | 176.75 | 5.6 | 1.23 | 215.25
| 90 | 5.4 | 1.45 | 253.75 | 6.7 | 1.76 | 308
| 110 | 6.6 | 2.16 | 378 | 8.1 | 2.61 | 456.75
| Наружный диаметр трубы | SDR 11 (до 1,0 МПа) |  |  | SDR 9 (до 1,2 МПа)
|  | Толщ.стенки (мм) | Масса 1 п/м,кг | Цена за 1 п/м, руб | Толщ.стенки (мм) | Масса 1 п/м,кг | Цена за 1 п/м, руб
| 20 | 2.3 | 0.12 | 21 | 3 | 0.16 | 28
| 25 | 2.3 | 0.17 | 29.75 | 3 | 0.21 | 36.75
| 32 | 3 | 0.28 | 49 | 3.6 | 0.33 | 57.75
| 40 | 3.7 | 0.43 | 75.25 | 4.5 | 0.51 | 89.25
| 50 | 4.6 | 0.66 | 115.5 | 5.6 | 0.79 | 138.25
| 63 | 5.8 | 1.05 | 183.75 | 7.1 | 1.25 | 218.75
| 75 | 6.8 | 1.46 | 255.5 | 8.4 | 1.76 | 308
| 90 | 8.2 | 2.12 | 371 | 10.1 | 2.54 | 444.5
| 110 | 10 | 3.14 | 549.5 | 12.3 | 3.78 | 661.5
По желанию заказчика возможно:
- Намотка в бухты различной длины;
- Нанесение дополнительной информации на трубу;
*При крупных заказах действует специальное предложение.